## Лист1
technical requirements
СПЕЦИФИКАЦИЯ НА ОГНЕУПОРНЫЕ МАТЕРИАЛЫ
refractories | Name of product | Classif. | Max.serv. | Chem.composition % | [7 empty] | Bulk density | Porosity | Cold-crush. | Thermal conductivity -W/m.K
| CR,EU | temper.°C | temper°C | Al2O3 | SiO2 | CaO | Fe2O3 | MgO | TiO2 | ZrO2 | Cr2O3 | kg/m3 | % | strenght | 400°C | 500°C | 600°C | 800°C | 1000°C | 1200°C | 1400°C
Огнеупорный материал | название изделия | классиф. темпер.°C | темпер. использ. | химический состав % | [7 empty] | объёмная плотность | пористость % | Mpa | температуропроводность
Магнезит циркон–насадка / Magnesite-zircon nozzle | RUBINAL EZ | 1570 |  |  | 9.5 | 1.1 | 0.5 | 76.6 |  | 13 |  | 3100 | 14 | 100 |  | 2.7 | 2,6(750°C) |  | 2.7
Магнезит–насадка / Magnesite nozzle | ANKER DG1 (MG 97) | 1700 |  |  | 0.6 | 1.9 | 0.1 | 97 |  |  |  | 3000 | 15.5 | 80 |  | 7.7 | 5,9(750°C) |  | 4.6
Магнезит–насадка / Magnesite nozzle | RUBINAL VZ | 1670 |  |  | 8 | 0.6 | 0.4 | 78 |  | 12.5 |  | 3190 |  | 130 |  | 2.7 | 2,6(750°C) |  | 2.7
Магнезит–наружная стена / Magnesite outer wall | ANKER DG 10 | 1700 |  |  | 0.6 | 1.9 | 0.1 | 97 |  |  |  | 3020 | 15.5 | 65 |  | 7.7 | 5,9(750°C) |  | 4.6
Магнезит–напорная стена / Magnesite pressure wall | RUBINAL VZ-25 | 1670 |  |  | 8.8 | 0.6 | 0.4 | 74 |  | 16 |  | 3220 | 12 | 110 |  | 2.7 | 2,6(750°C) |  | 2.7
Строительный раствор / building mortar | ANKERFIX -RP 10 |  | 1750 | 0.1 | 1 |  | 0.2 | 95 |  |  |  | 2100